## Desiccant Powder
FORMULAR - DESICCANT POWDER
Stt | Ingredient | Unit | Formular | Format | Cas-No. | Rate | Application
1 | Acrylic polymer nuoerfloc A-7952 | Kg | C3H5NO | Powder | 9003-05-8 | 0.5% | Tạo gel - hút nước - gia tăng khả năng đông tụ
2 | sodium polyacrylate | Kg | C3H4O2 | Powder | 9003-04-7 | 0.5% | Tạo gel - siêu hút nước
3 | sodium carboxymethyl cellulose (CMC) | Kg | -CH2COOH | Powder | 9004-32-4 | 0.5% | Tạo gel - hút nước
4 | xanthan gum | Kg | C35H49O29 | Powder | 11138-66-2 | 0.5% | Tạo gel - hút nước
5 | Sodium bicarbonate | Kg | NaHCO3 | Powder | 144-55-8 | 1% | tăng khả năng hút ẩm, ít tan trong nước, tạo thành muối axit yếu
6 | Trisodium phosphate (TSP) 98% | Kg | Na3PO4.12H2O | Powder | 10101-89-0 | 1% | hạn chế nấm mốc, tan trong nước, tẩy nhờn, làm sạch và có tính kiềm
7 | canxi hydroxit | Kg | Ca(OH)2 | Powder | 1305-62-0 | 85% | không độc hại, tạo kết tủa, khử mùi, ăn mòn kim loại, kích ứng mạnh, dể gây bỏng.
8 | Calcium chlorite 96% | Kg | CaCl2 | Powder | 7440-70-2 | 85% | hút ẩm cao, dạng muối, tan nhiều trong nước
9 | wheat flour | Kg | (C6H10O5)n | Powder | 130498-22-5 | 85% | hút ẩm, thực phẩm, ngậm nước, đông tụ.
10 | manioc flour | Kg | C27H48O | Powder | 9057-07-2 | 85% | hút ẩm, thực phẩm, ngậm nước, đông tụ.
11 | kaolin | Kg | H2Al2O8Si2.H2O | Powder | 1332-58-7 | 85% | hút ẩm, khoáng, Khả năng hấp thụ đặc biệt cả vi khuẩn.
12 | Maltodextrin | Kg | C6nH(10n+2)O(5n+1) | Powder | 9050-36-6 | 85% | Hút ẩm, thực phẩm, ngậm nước, đông tụ.
13 | activated carbon | Kg | CoFe2O4 | Powder | 7440-44-0 | 1% | Hút khí độc, kháng khuẩn, kháng mùi
14 | Poly Alum chloride | Kg | [Al2(OH)nCl6-n]m | Powder | 39290-78-3 | 1% | giúp kết lắng các hợp chất keo tụ và các chất lơ lửng, loại bỏ chất hữu cơ, vi khuẩn, virus có trong nước.4
15 | potassium alum | Kg | KAl(SO4)2 | Powder | 7784-24-9 | 1% | hút ẩm mạnh, tăng tác dụng hiệu quả với NaHCO3
16 | Sodium chloride | Kg | NaCl | Powder | 7647-14-5 | 1% | là muối chủ yếu tạo ra độ mặn trong các đại dương
17 | Aluminum sulfate | Kg | Al2(SO4)3 | Powder | 66578-72-1 | 1% | kết tủa, tăng độ kết dính
18 | Copper sulfate | Kg | CuSO4 | Powder | 7758-98-7 | 1% | hút mạnh hơi ẩm của không khí
19 | Diamoni phosphat (DAP) | Kg | (NH4)2HPO4 | Powder | 7783-28-0 | 1% | Thành phần: Đạm(N): 18%, Lân(P): 46%, Kali(K): 0% là một trong những muối amoni phosphat hòa tan trong nước
20 | Urea | Kg | CON2H4 | Powder | 57-13-6 | 1% | Dùng Ure thay thế cho muối (chlorite), nó không gây ra hiện tượng ăn mòn kim loại như muối. Urê là một hợp chất hữu cơ của cacbon, nitơ, oxy và hydro, với công thức CON₂H₄.
21 | Dolomite | Kg | CaMg(CO3)2 | Powder | 16389-88-1 | 1% | với hàm lượng MgO 19% và CaO 30% – Kết tủa các chất keo trong nước.– Trung hòa axit, tăng pH của nước
22 | Calcium carbonate | Kg | CaCO3 | Powder | 471-34-1 | 1% | Bột đá là một chất độn, có thể thay thế Cao lanh, có độ sáng cao, độ hấp thu dầu thấp, độ phân tán tốt, bền trong môi trường, khả năng mài mòn thấp, độ pH ổn định, nâng cao tính năng chống ăn mòn môi trường và cải thiện độ nhớt sản phẩm
23 | Sodium sulfide | Kg | Na2S | Powder | 1313-82-2 | 1% | Natri Sunfua hay còn gọi là đá thối, là chất có độc tính cao nên khi hít phải dễ gây đau đầu, chóng mặt, buồn nôn, gây tổn thương đến hệ hô hấp. Là một bazơ có tính mạnh và có thể gây bỏng da, Cần để natri sunfua tránh xa các chất xung khắc như axit, các chất oxy hóa và đảm bảo kho chứa luôn được khô thoáng. Khi gặp không khí ẩm, Na2S giải phóng hiđrô sunfua có mùi trứng thối hay trung tiện.
24 | Calcium Hypochlorite | Kg | Ca(ClO)2 | Powder | 7778-54-3 | 1% | Dạng bột trắng, mùi cay xốc, Hút ẩm mạnh, dễ hòa tan trong nước, Khi pha với nước có màu trong suốt, có tính sát khuẩn mạnh.

## Ethylene Absorber
FORMULA - ETHYLENE ABSORBER
Stt | Ingredient | Unit | Formular | Format | Cas-No. | Rate | Application
1 | potassium permangante | Kg | KMnO4 | Powder | 7722-64-7 | 10%
2 | sắt II sunfat 98% | Kg | FeSO4.7H2O | Powder | 7782-63-0 | 0.5%
3 | Natri sunfit | Kg | Na2SO3 | Powder | 7757-83-7 | 0.5%
| Zeolite | Kg | Mx/n[(AlO2)x(SiO2)y].zH2O | Powder | 1318-02-1 | 85% | là các khoáng phi kim loại như cao lanh, bentonit, zeolite không độc hại
5
6
7
8
9
10
11
12
13

## Oxygen Absorber
FORMULA - OXYGEN ABSORBER
Stt | Ingredient | Unit | Formular | Format | Cas-No. | Rate | Application
1 | iron powder | Kg |  | Powder
2 | axit sunfuric 98% | kg |  | Powder
3
4
5
6
7
8
9
10
11
12
13

## supplier
STT | Tên NCC | Mã | Sản phẩm | SĐT | Địa chỉ | Email | Hình ảnh | Mô tả
1 | Công ty TNHH SX TM DV Mạnh Phát Đạt |  | Túi PE | 0862805578 | TPHCM
2 | Công ty TNHH XNK Hóa Chất Nam Việt |  | CaCl2 95% | 0903 186686 | TPHCM
3 | Công ty Cổ Phần bao bì Phương Cát |  | Thùng Carton | 02743 618 889 | Bình Dương
4 | Công ty TNHH TM DV và Môi Trường Hải Nguyên | A7952 | Polymer Anion CaCl2 TQ Vôi Ca(OH)2 |  | TPHCM
5 | Công ty TNHH Thiên Kỳ |  | NaHCO3 99% Na3PO4 | 0837 655 778 | TPHCM
6 | Công ty TNHH Đạt Tân |  | Thùng Carton | 0274 3355 4281 | Bình Dương
7 | Công ty TNHH Nhựa Polyco |  | Móc Nhựa | 0963 536153 | TPHCM
8 | Công ty TNHH SX In Ấn Bao Bì Quốc Tiến |  | Túi PA |  | TPHCM
9 | Công ty TNHH Phạm Hà |  | Túi PE | 0837 168321
10 | Công ty TNHH SX TM DV Lê Trường Thịnh |  | Băng Keo 5F 80Y | 0837 172939 | TPHCM
11 | Công ty TNHH TM DV Ý Cường Thịnh |  | H2SO4 98% Gia công cắt vải | 0613 937490 | Đồng Nai
12 | Công ty TNHH TM & SX Băng Keo Hưng Long |  | Băng keo 4.8F 45mic 100Y | 090 138 6099 | TPHCM
13 | Công ty Kiến Việt |  | Vải Ethylene | 0971 970076
14 | Cửa Hàng Gia Hân |  | Than |  | TPHCM
15 | Công ty TNHH TM DV XNK Khánh An Sài Gòn |  | CaO-Vôi VN CLORIN 70% TQ FESO4,7H2O TQ ZEO bột VN KMnO4-Thuốc Tím TQ Natri Sunfite_NA2SO3 TQ | 08 6683 3399
16 | Công ty TNHH Bách Đạt Việt Nam | Vải | PP 80G WHT 60CM TT | 0650 3800820 | Bình Dương
17 | Công ty TNHH MTV SX TM Nhựa Tấn Đạt |  | Móc Nhựa | 086269 7809 | TPHCM
18 | Việt Mỹ | Vải |  | 0903310491
19 | Kim Hương | Bột | Bột Mì | 0903 972161 | TPHCM
20 | - |  | Cao Lanh | 0912 801365 | TPHCM
| - |  | Mực Dầu | 0903 178118 | TPHCM
| - |  | Gia Công Cắt Vải | 0983 643412 | TPHCM
| Thành Nghĩa |  | Muối Hầm | 0122 660 9975 | TPHCM
| - |  | Cao Lanh | 0977 368980 | TPHCM
| Công ty Thuận Nam |  | CaCl2 96% | 0938 414 118 | Đồng Nai
| Công ty Thái Ngọc Phát |  | Mực Dầu | 0949 566868 | TPHCM
| Cửa Hàng Minh Trường |  | Na2S Thuốc Tím NA2SO3 CACO3 NACL Donomite Urea DAP MALTO DEXIRIN AL2SO4 Copper Sulyphate Calcium Hypochlorite Chloride powder Alum Powder Polialum chloride | 0903 915 700 | TPHCM
| Công ty Bảo Nam Tín |  |  |  | TPHCM